## Лист1
|  |  |  | Технические данные конвейерных лент. | [9 empty] | Деталь Конвейер | [5 empty] | +7 (495) 380-01-20, (499) 966-75-04
Артикул | Новый код | [6 empty] | Старый код | Рулоны |  | Толщина | Твердость поверхности | Толщина верхнего слоя | Толщина нижнего слоя | Вес кг./м.кв. | Диаметр огибания | Диаметр обратного огибания | Температурный ряд | Температурный ряд на короткий период | Антистатик | Высокая удельная проводимость | Не поддерживающие горение | Пищевой допуск
| Верхний слой | Корд | Натяжение/количество слоев | Нижние покрытие/ профиль | Верхнее покрытие/ профиль | Цвет | Дополнительно |  | Стандартная ширина мм | Максимальная ширина мм | [12 empty] | FDA | EU | Другое
572220 | Amtel | NFP | 2/1 | FE | +05 | бежевый | FG | Amtel 1T4222 FDA | 1000 | 1000 | 1.4 | 40D | 0.5 |  | 1 | 10 | 20 | -20 до 80 | -20 до 100 |  |  |  | *
577501 | Amtel | EF | 8/2 | A18 | +02 | бежевый | M2 AS FG | Amtel 2T3750 A0 FDA | 2000 | 2000 | 2.4 | 40D | 0.2 | 0.5 | 2.3 | 50 | 80 | -20 до 80 | -20 до 100 | * |  |  | *
577761 | Amtel | EM | 8/2 | 0 | +02 | бежевый | M2 AS FG | Amtel 2M0776 A0 FDA | 2000 | 2000 | 1.7 | 40D | 0.2 |  | 2 | 40 | 70 | -20 до 80 | -20 до 100 | * |  |  | *
576070 | Fabric | EF/C | 8/2 | 0 | +0 | белый |  | Fabric 2T0607 | 2000 | 2000 | 1.6 |  |  |  | 1.7 | 15 | 20 | -10 до 90 | -10 до 110
511736 | Fabric | EC | 8/2 | 0 | +0 | прозрачниый |  | EC 8/2 0+0 (прозрачн.) | 2000 | 2000 | 1.5 |  |  |  | 1.4 | 15 | 20 | -20 до 60 | -20 до 80
500514 | Fabric | EM | 8/2 | 0 | +0 | белый |  | Fabric 2M0227 | 2000 | 3000 | 1.5 |  |  |  | 1.5 | 20 | 30 | -10 до 80 | -10 до 100
573630 | Fabric | EM/S | 6/2 | 00 | +0 | белый | 2,1mm | Fabric 2M1363 | 2000 | 3000 | 2.1 |  |  |  | 2 | 20 | 30 | -10 до 90 | -10 до 110
556312 | Fabric | EM/S | 6/2 | 00 | +0 | белый | FG | Fabric 2M1253 FDA | 2000 | 3000 | 1.6 |  |  |  | 1.8 | 40 | 40 | -10 до 90 | -10 до 110 |  |  |  | *
576760 | Fabric | EF/C | 10/3 | 0 | +0 | белый |  | Fabric 3T0676 | 2000 | 2000 | 2.5 |  |  |  | 2.8 | 60 | 80 | -10 до 90 | -10 до 110
570970 | Felt | EM | 5/1 | 0 | +FE | белый |  | Felt 1M0097 | 1950 | 1950 | 3 |  |  |  | 1.7 | 30 | 30 | -10 до 90 | -10 до 110
577600 | Felt | EM | 8/2 | FE | +FE | черный |  | Amfelt 2M4760 | 1940 | 1940 | 5 |  |  |  | 4.5 | 80 | 80 | -15 до 80 | -15 до 100
578850 | Felt | EX | 8/2 | 0 | +FE | черный | AS | Amfelt 2X0885 | 1970 | 1970 | 3.3 |  |  |  | 2.7 | 50 | 100 | -15 до 80 | -15 до 100 | *
576680 | Flexam | EF | 5/1 | 0 | +07 | черный |  | Flexam 1T0668 | 2450 | 2675 | 1.2 | 80A | 0.7 |  | 1 | 30 | 30 | -15 до 80 | -15 до 100
573580 | Flexam | EF | 5/1 | 03 | +03 | бежевый |  | Flexam 1T2358 | 2450 | 2675 | 1.1 | 70A | 0.3 | 0,3 | 1.3 | 30 | 30 | -15 до 80 | -15 до 100
572400 | Flexam | EF | 5/1 | A18 | +06 | зеленый |  | Flexam 1T3240 | 2000 | 2000 | 1.8 | 80A | 0.6 | 0.7 | 1.8 | 35 | 50 | -15 до 80 | -15 до 100
573280 | Flexam | EF | 15/1 | 02 | +05 | серый |  | Flexam 1T2328 | 2850 | 2675 | 1.6 | 70A | 0.5 | 0.2 | 1.6 | 30 | 30 | -15 до 80 | -15 до 100
574400 | Flexam | EF | 8/2 | A18 | +05 | зеленый | FG | Flexam 2T3440 | 2000 | 3000 | 2.7 | 80A | 0.5 | 0.9 | 3.4 | 40 | 50 | -15 до 80 | -15 до 100 |  |  |  | *
576690 | Flexam | EF | 10/2 | 0 | +15 | зеленый |  | Flexam 2T0669 | 2675 | 2675 | 3.1 | 80A | 1.5 |  | 3.5 | 50 | 80 | -15 до 80 | -15 до 100
574200 | Flexam | EF | 10/2 | 02 | +15 | зеленый | FG | Flexam 2T2420 | 2000 | 2000 | 3.6 | 80A | 1.5 | 0.2 | 4.4 | 80 | 100 | -15 до 80 | -15 до 100 |  |  |  | *
573550 | Flexam | EF | 10/2 | A18 | +07 | зеленый | FG | Flexam 2T3365 | 2000 | 3000 | 3 | 80A | 0.7 | 0,9 | 3.2 | 50 | 80 | -15 до 80 | -15 до 100 |  |  |  | *
576162 | Flexam | EF | 10/2 | A18 | +A42 | серый |  | Flexam 2T3616 A42 | 2000 | 2000 | 5.2 | 35A | 2.9 | 0,7 | 4.4 | 80 | 140 | -15 до 80 | -15 до 100
570600 | Flexam | EF | 30/2 | 00 | +07 | зеленый |  | Flexam 2T1060 | 2500 | 2500 | 3.3 | 70A | 0.7 |  | 3.5 | 120 | 120 | -15 до 80 | -15 до 100
577652 | Flexam | DM | 8/2 | 00 | +A20 | черный |  | Flexam 2M1765 A20 | 2000 | 2000 | 7.3 | 55A | 6.1 |  | 3.9 | 60 | 55 | -15 до 80 | -15 до 100
575760 | Flexam | EM | 8/2 | 0 | +04 | зеленый | AS FG | Flexam 2M0576 | 2000 | 3000 | 1.9 | 80A | 0.4 |  | 2.1 | 25 | 50 | -15 до 80 | -15 до 100 | * |  |  | *
529106 | Flexam | EM | 8/2 | 0 | +04 | зеленый | AS | Flexam 2M0231 | 2000 | 3000 | 1.9 | 80A | 0.4 |  | 2.2 | 40 | 70 | -15 до 80 | -15 до 100 | *
575801 | Flexam | EM | 8/2 | 0 | +04 | черный | M2 | Flexam 2M0580 A0 | 2000 | 2000 | 2 | 80A | 0.4 |  | 2.1 | 25 | 50 | -15 до 80 | -15 до 100
559101 | Flexam | EM | 8/2 | 0 | +05 | серый | AS | EM 8/2 0+05 PVCH | 2000 | 2000 | 2 | 80A | 0.5 |  | 2.2 | 60 | 80 | -10 до 80 | -15 до 100 | *
572302 | Flexam | EM | 8/2 | 0 | +A34 | зеленый |  | Flexam 2M0230 A34 | 2000 | 2000 | 4.4 | 35A | 2.9 |  | 3.5 | 40 | 50 | -25 до 80 | -25 до 100
574900 | Flexam | EM | 8/2 | 00 | +04 | бежевый |  | Flexam 2M1490 | 2000 | 2000 | 2 | 80A | 0.4 |  | 2.2 | 25 | 50 | -15 до 80 | -15 до 100
573030 | Flexam | EM | 8/2 | A18 | +05 | зеленый | FG | Flexam 2M3303 | 2000 | 3000 | 2.7 | 80A | 0.5 | 0.9 | 2.7 | 40 | 70 | -15 до 80 | -15 до 100 |  |  |  | *
574030 | Flexam | EM | 8/2 | A18 | +05 | черный |  | Flexam 2M3403 | 2000 | 2000 | 2.7 | 80A | 0.4 | 0.9 | 3.4 | 40 | 70 | -15 до 80 | -15 до 100
576320 | Flexam | EM | 10/2 | 0 | +07 | серый |  | Flexam 2M0632 | 2000 | 2850 | 2.5 | 80A | 0.7 |  | 2.7 | 40 | 80 | -15 до 80 | -15 до 100
575330 | Flexam | EM | 10/2 | 0 | +07 | зеленый | FG | Flexam 2M0533 | 3000 | 3000 | 2.3 | 80A | 0.7 |  | 2.5 | 40 | 80 | -15 до 80 | -15 до 100 |  |  |  | *
574300 | Flexam | EM | 10/2 | 0 | +15 | зеленый | FG | Flexam 2M0430 | 2000 | 3000 | 3.1 | 80A | 15 |  | 3.5 | 60 | 100 | -10 до 80 | -15 до 100 |  |  |  | *
575222 | Flexam | EM | 10/2 | 0 | +A42 | серый |  | Flexam 2M0522 A42 | 2000 | 2000 | 4.7 | 35A | 2.9 |  | 3.8 | 60 | 140 | -25 до 80 | -25 до 100
579080 | Flexam | EM | 10/2 | 07 | +07 | черный | AS | Flexam 2M2908 | 2000 | 2000 | 3.2 | 55A | 0.7 | 0.7 | 3.4 | 80 | 80 | -15 до 80 | -15 до 100 | *
574100 | Flexam | EM | 10/2 | 07 | +15 | зеленый | FG | Flexam 2M2410 | 2000 | 2850 | 3.8 | 80A | 1.5 | 0.7 | 4.5 | 80 | 100 | -15 до 80 | -15 до 100 |  |  |  | *
570950 | Flexam | EM | 10/2 | A18 | +07 | зеленый | FG | Flexam 2M3095 | 2000 | 3000 | 3.2 | 80A | 0.7 | 0.9 | 3 | 50 | 80 | -15 до 80 | -15 до 100 |  |  |  | *
555697 | Flexam | EM | 14/2 | 0 | +05 | голубой | AS | EM 14/2 0+05 PVSH AS | 2000 | 2000 | 2.1 | 80A | 0.5 |  | 2.3 | 60 | 80 | -10 до 80 | -15 до 100 | *
512671 | Flexam | ES/M | 6/2 | 0 | +04 | черный | M2 | Flexam 2M0446 A0 | 2000 | 3000 | 1.8 | 80A | 0.4 |  | 2.1 | 40 | 70 | -15 до 80 | -15 до 100
575252 | Flexam | EX | 8/2 | 0 | +A20 | черный | AS FR | Flexam 2X0525 A20 FR | 2020 | 2020 | 7.8 | 55A | 6.1 |  | 5.2 | 80 | 160 | -15 до 80 | -15 до 100 | * |  | *
578812 | Flexam | EX | 8/2 | 0 | +A32 | черный | AS FR | Flexam 2X0881 A32 FR | 2000 | 2000 | 2.8 | 40A | 1 |  | 2.9 | 50 | 80 | -15 до 80 | -15 до 100 |  |  | *
572652 | Flexam | EX | 8/2 | 0 | +A42 | черный | AS FR | Flexam 2X0265 A42 FR | 2020 | 2020 | 4.7 | 55A | 2.9 |  | 4.5 | 60 | 140 | -15 до 80 | -15 до 100 | * |  | *
574552 | Flexam | EX | 8/2 | 0 | +A42 | черный | AS | Flexam 2X0455 A42 | 2000 | 2000 | 4.5 | 55A | 2.9 |  | 3.6 | 50 | 100 | -15 до 80 | -15 до 100 | *
574501 | Flexam | EX | 10/2 | 0 | +05 | черный | M2 AS | Flexam 2X0450 A0 | 2000 | 2000 | 2.5 | 80A | 0.5 |  | 2.7 | 60 | 70 | -15 до 80 | -15 до 100 | *
578491 | Flexam | EX | 10/2 | 0 | +05 | черный | M2 AS 2,2mm | Flexam 2X0849 A0 | 2000 | 3000 | 2.2 | 80A | 0.5 |  | 2.6 | 30 | 60 | -15 до 80 | -15 до 100 | *
574601 | Flexam | EX | 10/2 | 0 | +05 | черный | M2 AS FR | Flexam 2X0460 A0 FR | 2000 | 2000 | 2.5 | 80A | 0.5 |  | 2.9 | 60 | 80 | -15 до 80 | -15 до 100 | * |  | *
574122 | Flexam | EX | 10/2 | 0 | +A32 | черный | AS | Flexam 2X0412 A32 | 2000 | 3000 | 2.7 | 35A | 1 |  | 2.2 | 25 | 40 | -25 до 80 | -25 до 100 | *
574123 | Flexam | EX | 10/2 | 0 | +A47 | черный | AS | Flexam 2X0412 A47 | 2000 | 2000 | 2.5 | 35A | 1 |  | 2.2 | 25 | 40 | -25 до 80 | -25 до 100 | *
578620 | Flexam | EF | 15/3 | 10 | +20 | белый | AS FR FG | Flexam 3T2862 FDA FR | 2000 | 2000 | 5.9 | 85A | 2 | 1 | 7.5 | 180 | 240 | -10 до 80 | -10 до 100 | * |  | * | *
576350 | Flexam | EF | 15/3 | A18 | +07 | зеленый | FG | Flexam 3T3635 | 2000 | 3000 | 3.9 | 80A | 0.7 | 0.9 | 4.2 | 120 | 220 | -15 до 80 | -15 до 100 |  |  |  | *
574680 | Flexam | EM | 9/3 | A18 | +07 | зеленый | FG | Flexam 3M3468 | 2000 | 2000 | 4.2 | 80A | 0.7 | 0.9 | 4.5 | 120 | 220 | -15 до 80 | -15 до 100 |  |  |  | *
559012 | Flexam | EM | 15/3 | 0 | +10 | зеленый |  | Flexam 3M0017 | 2000 | 2000 | 3.9 | 70A | 1 |  | 4.6 | 100 | 140 | -10 до 80 | -15 до 100 | * |  | *
555696 | Flexam | EM | 21/3 | 0 | +05 | голубой | AS | EM 21/3 0+05 PVCH AS | 2000 | 2000 | 3.6 | 80A | 0.5 |  | 3.9 | 120 | 140 | -10 до 80 | -15 до 100 | *
571390 | Nonex | EF | 5/1 | A18 | +06 | белый | FG | Nonex 1T3139 FDA | 2000 | 2000 | 1.8 | 65A | 0.6 | 0.7 | 1.8 | 35 | 50 | -15 до 90 | -15 до 110 |  |  |  | *
570090 | Nonex | EM | 5/1 | 0 | +02 | белый | FG | Nonex 1M0009 FDA | 2000 | 2850 | 0.8 | 65A | 0.2 |  | 0.9 | 6 | 30 | -15 до 80 | -15 до 100 |  |  |  | *
571260 | Nonex | EM | 8/1 | A18 | +06 | белый | FG | Nonex 1M3126 FDA | 2000 | 2000 | 2.3 | 65A | 0.6 | 0.9 | 2.4 | 25 | 35 | -10 до 90 | -10 до 110 |  |  |  | *
570060 | Nonex | EF | 10/2 | 00 | +07 | белый | FG | Nonex 2T1006 FDA | 2675 | 2675 | 2.3 | 65A | 0.7 |  | 2.6 | 40 | 80 | -15 до 90 | -15 до 110 |  |  |  | *
576110 | Nonex | EF | 10/2 | 09 | +19 | белый | FG | Nonex 2T2611 | 2000 | 2675 | 4.4 | 70A | 1.9 | 0.9 | 5.3 | 100 | 140 | -15 до 80 | -15 до 100 |  |  |  | *
573500 | Nonex | EF | 10/2 | A18 | +07 | белый | FG | Nonex 2T3350 FDA | 2000 | 3000 | 3 | 65A | 0.7 | 0.9 | 3.1 | 50 | 80 | -15 до 80 | -15 до 100 |  |  |  | *
575080 | Nonex | EF | 10/2 | A18 | +07 | белый | FG 3,2mm | Nonex 2T3508 FDA | 2000 | 3000 | 3.2 | 65A | 0.7 | 0.9 | 3.4 | 50 | 80 | -15 до 90 | -15 до 110 |  |  |  | *
576000 | Nonex | EF | 10/2 | A18 | +07 | голубой | FG | Nonex 2T3600 FDA | 2000 | 3000 | 3.2 | 65A | 0.7 | 0.9 | 3.4 | 50 | 80 | -15 до 90 | -15 до 110 |  |  |  | *
573770 | Nonex | EF | 10/2 | A18 | +20 | зеленый |  | Nonex 2T3377 | 2000 | 3000 | 4.5 | 65A | 2 | 0.9 | 4.9 | 80 | 140 | -15 до 80 | -15 до 100
|  |  |  | Технические данные конвейерных лент. | [9 empty] | Деталь Конвейер | [5 empty] | +7 (495) 380-01-20, (499) 966-75-04
Артикул | Новый код | [6 empty] | Старый код | Рулоны |  | Толщина | Твердость поверхности | Толщина верхнего слоя | Толщина нижнего слоя | Вес кг./м.кв. | Диаметр огибания | Диаметр обратного огибания | Температурный ряд | Температурный ряд на короткий период | Антистатик | Высокая удельная проводимость | Не поддерживающие горение | Пищевой допуск
| Верхний слой | Корд | Натяжение/количество слоев | Нижние покрытие/ профиль | Верхнее покрытие/ профиль | Цвет | Дополнительно |  | Стандартная ширина мм | Максимальная ширина мм | [12 empty] | FDA | EU | Другое
574150 | Nonex | EF | 10/2 | A18 | +20 | белый | FG | Nonex 2T3415 FDA | 2000 | 3000 | 4.5 | 65A | 3.6 | 0.9 | 5.1 | 80 | 140 | -15 до 80 | -15 до 100 |  |  |  | *
574152 | Nonex | EF | 10/2 | A18 | +A13 | белый | FG | Nonex 2T3415 A13 FDA | 1900 | 1900 | 6 | 65A | 3.6 | 0.9 | 5.1 | 80 | 140 | -10 до 90 | -10 до 110 |  |  |  | *
529108 | Nonex | EM | 8/2 | 00 | +05 | белый | FG | Nonex 2М1320 FDA | 2000 | 3000 | 2 | 65A | 0.5 |  | 2.2 | 30 | 55 | -15 до 80 | -15 до 100 |  |  |  | *
575700 | Nonex | EM | 8/2 | 00 | +05 | синий | FG | Nonex 2М1570 FDA | 2000 | 2000 | 2 | 65A | 0.5 |  | 2.3 | 25 | 50 | -15 до 90 | -15 до 110 |  |  |  | *
575232 | Nonex | EM | 8/2 | 00 | +A15 | белый | FG | Nonex 2М1523 A15 | 2000 | 2000 | 2.7 | 65A | 1.2 |  | 2.3 | 25 | 50 | -10 до 90 | -10 до 110 |  |  |  | *
510274 | Nonex | EM | 8/2 | 00 | +A18 | белый | FG | Nonex 2М1523 A18 | 2000 | 3000 | 2.3 | 65A | 0.7 |  | 2.6 | 40 | 60 | -15 до 80 | -15 до 100 |  |  |  | *
575342 | Nonex | EM | 8/2 | 00 | +A32 | белый |  | Nonex 2М1534 A32 | 2000 | 2000 | 2.5 | 40A | 1 |  | 2.7 | 25 | 50 | -15 до 90 | -15 до 110
574160 | Nonex | EM | 8/2 | 04 | +07 | белый | FG | Nonex 2М2416 FDA | 2000 | 2000 | 2.6 | 65A | 0.7 | 0.4 | 3 | 35 | 35 | -10 до 80 | -10 до 100 |  |  |  | *
572490 | Nonex | EM | 8/2 | 07 | +07 | белый | FG | Nonex 2М2249 FDA | 2000 | 3000 | 3.1 | 65A | 0.7 | 0.7 | 3.7 | 80 | 80 | -10 до 90 | -10 до 110 |  |  |  | *
573300 | Nonex | EM | 10/2 | 00 | +07 | белый | FG | Nonex 2М1330 FDA | 2000 | 3000 | 2.3 | 65A | 0.7 |  | 2.6 | 40 | 80 | -15 до 80 | -15 до 100 |  |  |  | *
573330 | Nonex | EM | 10/2 | 00 | +07 | белый | FG 2,5mm | Nonex 2М1333 FDA | 2000 | 2850 | 2.5 | 65A | 0.7 |  | 2.8 | 40 | 80 | -15 до 90 | -15 до 110 |  |  |  | *
575730 | Nonex | EM | 10/2 | 00 | +07 | синий | FG | Nonex 2М1573 FDA | 2000 | 2850 | 2.5 | 65A | 0.7 |  | 2.8 | 40 | 80 | -15 до 90 | -15 до 110 |  |  |  | *
573400 | Nonex | EM | 10/2 | 00 | +15 | белый | FG | Nonex 2М1340 FDA | 2000 | 3000 | 3.1 | 65A | 15 |  | 3.6 | 60 | 100 | -15 до 80 | -15 до 100 |  |  |  | *
575270 | Nonex | EM | 10/2 | 00 | +20 | белый | FG | Nonex 2М1527 FDA | 2000 | 2850 | 3.8 | 65A | 2 |  | 4.5 | 80 | 140 | -15 до 90 | -15 до 110 |  |  |  | *
576800 | Nonex | EF | 15/3 | 10 | +20 | зеленый | FR | Nonex 3T2680 FR | 2000 | 2000 | 5.9 | 70A | 2 | 1 | 7.6 | 160 | 240 | -15 до 90 | -15 до 110 |  |  | *
573830 | Nonex | EF | 15/3 | A18 | +07 | белый | FG | Nonex 3T 3383 FDA | 2000 | 2000 | 4.3 | 65A | 0.7 | 0.9 | 4.7 | 120 | 120 | -15 до 90 | -15 до 110 |  |  |  | *
572850 | Nonex | EF | 15/3 | A18 | +25 | серый |  | Nonex 3T3285 | 2000 | 2000 | 6.1 | 55A | 2.5 | 0.9 | 7.6 | 160 | 240 | -10 до 90 | -10 до 100
572852 | Nonex | EF | 15/3 | A18 | +A11 | серый |  | Nonex 3T3285 A11 | 1220 | 1220 | 7.6 | 55A | 4 | 0.9 | 7.6 | 140 | 240 | -10 до 90 | -10 до 100
572853 | Nonex | EF | 15/3 | A18 | +A13 | серый |  | Nonex 3T3285 A13 | 1220 | 1220 | 7.4 | 55A | 3.5 | 0.9 | 7.6 | 140 | 240 | -10 до 90 | -10 до 100
574232 | Nonex | EM | 9/3 | 0 | +A42 | серый |  | Nonex 3M0423 A42 | 2020 | 2020 | 5.9 | 40A | 2.9 |  | 5.5 | 120 | 220 | -10 до 90 | -10 до 110
576040 | Nonex | EM | 9/3 | 00 | +20 | белый | FG | Nonex 3M1604 FDA | 2000 | 2850 | 5 | 65A | 2 |  | 5.9 | 120 | 220 | -15 до 90 | -15 до 110 |  |  |  | *
570940 | Nonex | EM | 9/3 | A18 | +20 | белый | FG | Nonex 3M3094 FDA | 2000 | 2000 | 5.9 | 65A | 2 | 0.9 | 6.4 | 120 | 220 | -15 до 90 | -15 до 110 |  |  |  | *
578901 | Peflex | EF | 8/2 | 01 | +03 | прозрачный | M2 AS FG | Peflex 2T1890 AO BGA | 2000 | 2850 | 2.1 | 33D | 0.3 | 0.1 | 1.9 | 80 | 80 | -20 до 60 | -20 до 80 | *
578702 | Peflex | EF | 8/2 | 01 | +A44 | прозрачный | AS FG | Peflex 2T1870 A44 BGA | 2000 | 2000 | 5 | 33D | 3.2 | 0.1 | 3 | 150 | 200 | -20 до 60 | -20 до 80 | * |  |  | *
579921 | Peflex | EF/M | 8/2 | 00 | +03 | прозрачный | M2 AS FG | Peflex 2M1992 AO FDA | 2000 | 2000 | 1.7 | 33D | 0.4 |  | 1.6 | 20 | 70 | -20 до 60 | -20 до 80 | * |  |  | *
579922 | Peflex | EF/M | 8/2 | 00 | +A21 | прозрачный | AS FG | Peflex 2M1992 A21 FDA | 2000 | 2000 | 1.9 | 33D | 0.3 |  | 1.6 | 20 | 70 | -20 до 60 | -20 до 80 | * |  |  | *
578601 | Peflex | EM | 8/2 | 0 | +03 | прозрачный | M2 AS FG | Peflex 2M0860 AO BGA | 2000 | 2850 | 1.9 | 33D | 0.3 |  | 1.8 | 80 | 80 | -20 до 60 | -20 до 80 | * |  |  | *
578801 | Peflex | EM | 8/2 | 01 | +03 | прозрачный | M2 AS FG | Peflex 2M1880 AO BGA | 2850 | 2850 | 2 | 33D | 0.3 | 0.1 | 2 | 80 | 80 | -20 до 60 | -20 до 80 | * |  |  | *
571600 | Ropan | EM | 10/2 | 0 | +10 | белый |  | Ropan BS 2M0160 | 1950 | 2850 | 3.5 | 80A | 1.7 |  | 3.7 | 100 | 200 | -15 до 60 | -15 до 80
576490 | Ropan | EF | 10/2 | A18 | +20 | белый |  | Ropan BS 2N3649 | 1950 | 1950 | 5.2 | 80A | 2.7 | 0.9 | 5.3 | 110 | 220 | -15 до 60 | -15 до 80
577540 | Ropanex | EM | 10/2 | 00 | +01 | желтый | AS | Ropan EX 2M1754 | 2000 | 2850 | 1.5 | 58D | 0.1 |  | 1.6 | 50 | 100 | -20 до 90 | -20 до 110 | *
579450 | Ropanex | EM | 10/2 | 00 | +01 | черный | AS | Ropan EX 2M1945 | 2000 | 2850 | 1.5 | 58D | 0.1 |  | 1.6 | 50 | 100 | -20 до 90 | -20 до 110 | *
573220 | Ropanol | EM | 6/2 | 00 | +00 | ораньжевый |  | Ropanol 2M1322 NL | 2850 | 2850 | 2 |  |  |  | 2.2 | 35 | 35 | -15 до 80 | -15 до 100
573350 | Ropanol | EM | 6/2 | 00 | +00 | синий |  | Ropanol 2M1335 NL | 2850 | 2850 | 2 |  |  |  | 2 | 35 | 35 | -15 до 80 | -15 до 100
578180 | Ropanol | EM | 6/2 | 00 | +00 | прозрачный | AS FG | Ropanol 2M1818 FDA | 2000 | 2000 | 1.4 |  |  |  | 1.3 | 6 | 15 | -20 до 60 | -20 до 80 | * |  |  | *
572160 | Ropanol | EM | 10/2 | 00 | +00 | прозрачный | FG | Ropanol 2M1216 FDA | 2000 | 2850 | 1.7 |  |  |  | 1.8 | 20 | 20 | -15 до 80 | -15 до 100 |  |  |  | *
578960 | Ropanol | EM | 10/2 | 0 | +00 | черный | ASHC | Ropanol 2M0896 | 2000 | 2850 | 1.6 |  |  |  | 1.7 | 20 | 20 | -15 до 80 | -15 до 100 | * | *
572910 | Ropanol | EX | 8/2 | 0 | +00 | черный | AS | Ropanol 2X0291 | 2000 | 2000 | 1.5 |  |  |  | 1.5 | 40 | 40 | -15 до 80 | -15 до 100 | *
578150 | Ropanol | EM | 9/3 | 00 | +00 | синий |  | Ropanol 3M1815NL | 2850 | 2850 | 2.8 |  |  |  | 3.2 | 90 | 90 | -15 до 80 | -15 до 100
573880 | Ropanol | EX | 12/3 | 0 | +00 | черный | AS | Ropanol 3X0388 | 2000 | 2000 | 2.6 |  |  |  | 3 | 60 | 90 | -15 до 80 | -15 до 100
572060 | Ropanyl | EF | 4/1 | 0 | +02 | белый | FG | Ropanyl 1T0206 FDA | 2000 | 2000 | 0.8 | 85A | 0.2 |  | 0.76 | 8 | 30 | -20 до 60 | -20 до 80 |  |  |  | *
575010 | Ropanyl | EM | 3/1 | 0 | +02 | белый | FG 80SH | Ropanyl 1M0501 FDA | 2000 | 2000 | 0.8 | 80A | 0.2 |  | 0.87 | 6 | 30 | -20 до 60 | -20 до 80 |  |  |  | *
579800 | Ropanyl | EM | 3/1 | 0 | +02 | белый | AS FG | Ropanyl 1M0980 FDA | 2000 | 2000 | 0.7 | 85A | 0.2 |  | 0.8 | 6 | 10 | -20 до 60 | -20 до 80 | * |  |  | *
579802 | Ropanyl | EM | 3/1 | 0 | +A6 | белый | AS FG | Ropanyl 1M0980 A6 FDA | 2000 | 2000 | 0.85 | 85A | 0.15 |  | 0.8 | 6 | 10 | -20 до 60 | -20 до 80 | * |  |  | *
572251 | Ropanyl | EM | 4/1 | 0 | +02 | зеленый | M2 | Ropanyl 1M0225 A10 | 2000 | 2000 | 0.65 | 93A | 0.15 |  | 0.71 | 8 | 10 | -20 до 60 | -20 до 80
574001 | Ropanyl | EM | 4/1 | 0 | +02 | синий | M2 FG | Ropanyl 1M0400 A10 FDA | 2000 | 2000 | 0.65 | 93A | 0.15 |  | 0.71 | 8 | 10 | -20 до 60 | -20 до 80 |  |  |  | *
525005 | Ropanyl | EM | 4/1 | 00 | +02 | белый | FG | Ropanyl 1M0432 FDA | 2000 | 2000 | 0.7 | 93A | 0.2 |  | 0.8 | 8 | 10 | -20 до 60 | -20 до 80 |  |  |  | *
573450 | Ropanyl | DM | 8/2 | 00 | +02 | белый | FG | Ropanyl 2M1345 FDA NL | 2000 | 2000 | 1.4 | 85A | 0.2 |  | 1.4 | 8 | 50 | -10 до 80 | -10 до 100 |  |  |  | *
579900 | Ropanyl | DM | 8/2 | 04 | +04 | синий | AS FG | Ropanyl 2M2990 FDA | 2000 | 2000 | 1.45 | 93A | 0.4 | 0.4 | 2.2 | 30 | 30 | -10 до 80 | -10 до 100 | * |  |  | *
579640 | Ropanyl | DM | 8/2 | 04 | +04 | белый | AS FG | Ropanyl 2M2964 FDA | 2000 | 2000 | 1.95 | 93A | 0.4 | 0.4 | 2.2 | 30 | 30 | -10 до 80 | -10 до 100 | * |  |  | *
577930 | Ropanyl | DM | 10/2 | 00 | +03 | белый | AS FG | Ropanyl 2M1793 FDA | 2000 | 2000 | 1.55 | 85A | 0.25 |  | 1.6 | 8 | 50 | -10 до 80 | -10 до 100 | * |  |  | *
575151 | Ropanyl | EF | 10/2 | 0 | +02 | черный | M2 | Ropanyl 2T0515 AO | 2000 | 2675 | 1.6 | 85A | 0.25 |  | 1.8 | 12 | 40 | -20 до 60 | -20 до 80
575101 | Ropanyl | EF | 10/2 | 00 | +03 | белый | M2 FG | Ropanyl 2T1510 AO FDA | 2675 | 2675 | 1.6 | 85A | 0.25 |  | 1.8 | 12 | 40 | -20 до 60 | -20 до 80 |  |  |  | *
575411 | Ropanyl | EF | 10/2 | 00 | +03 | синий | M2 FG | Ropanyl 2T1541 AO FDA | 2675 | 2675 | 1.6 | 93A | 0.25 |  | 1.8 | 15 | 50 | -20 до 60 | -20 до 80 |  |  |  | *
577950 | Ropanyl | EM | 6/2 | 00 | +02 | белый | AS FG | Ropanyl 2M1795 FDA | 2000 | 2000 | 1.5 | 85A | 0.2 |  | 1.65 | 6 | 40 | -20 до 60 | -20 до 80 | * |  |  | *
577951 | Ropanyl | EM | 6/2 | 00 | +02 | белый | M2 AS FG | Ropanol 2M1795 A10 FDA | 2000 | 2000 | 1.5 | 85A | 0.2 |  | 1.65 | 6 | 40 | -20 до 60 | -20 до 80 | * |  |  | *
577952 | Ropanyl | EM | 6/2 | 00 | +A21 | белый | AS FG | Ropanyl 2M1795 A21 FDA | 2000 | 2000 | 1.65 | 85A | 0.3 |  | 1.65 | 6 | 40 | -20 до 60 | -20 до 80 | * |  |  | *
579161 | Ropanyl | EM | 8/2 | 0 | +02 | зеленый | M2 AS FG | Ropanyl 2M0916 A10 FDA | 2000 | 2000 | 1.5 | 93A | 0.2 |  | 1.4 | 14 | 50 | -10 до 80 | -10 до 100 | * |  |  | *
577001 | Ropanyl | EM | 8/2 | 00 | +02 | синий | M2 AS FG | Ropanyl 2M1700 A10 | 2000 | 2000 | 1.6 | 93A | 0.2 |  | 1.65 | 14 | 50 | -10 до 80 | -10 до 100 | * |  |  | *
577190 | Ropanyl | EM | 8/2 | 00 | +02 | белый | AS FG | Ropanyl 2M1719 FDA | 2000 | 2000 | 1.6 | 93A | 0.15 |  | 1.7 | 14 | 50 | -10 до 80 | -10 до 100 | * |  |  | *
577391 | Ropanyl | EM | 8/2 | 00 | +02 | зеленый | M2 AS | Ropanyl 2M1739 A10 | 2000 | 2000 | 1.6 | 93A | 0.15 |  | 1.7 | 14 | 50 | -10 до 80 | -10 до 100 | *
571410 | Silam | EM/S | 6/2 | 0 | +01 | белый | FG | Silam 2M0141 FDA | 1900 | 1900 | 1.5 | 55A | 0.1 |  | 1.5 | 25 | 50 | -15 до 110 | -15 до 110 |  |  |  | *